## Gebrauchsanweisung
GEBRAUCHSANWEISUNG
1- Kopiere das leere Arbeitsblatt ("G1") auf zusätzliche Blätter (1 Blatt pro Beobachtungsstandort). 2- Geben Sie den Namen und die Adresse der zu beobachtenden Baustelle an. 3- Nummerieren Sie die Riss-Messlehren. 4- Geben Sie das Datum der Beobachtung (14/07/21 für 14. Juli 2021) und die Temperatur (29 für 29°C) an, um die Ausdehnung anhand der Temperaturabweichungen von der T°C der ersten Messung zu berechnen. NB: Wenn Sie die Temperatur nicht abgelesen haben, lassen Sie den Wert leer; der Ausdehnungskoeffizient wird dann nicht berücksichtigt. Wenn Sie bei einer Messung die Temperatur nicht abgelesen haben, geben Sie die gleiche Temperatur wie bei der ersten Messung an, damit der Ausdehnungskoeffizient nicht berücksichtigt wird. 5- Schreiben Sie die Ablesung auf dem Nonius jedes Riss-Messlehren in mm (Beispiel: 10,8). 6- Die Entwicklung des angepassten Abstands der Temperatur sowie die Punkte der Kurve werden automatisch eingetragen. Führen Sie bei den folgenden Beobachtungen die Aufgaben 4 und 5 durch.
2
3
4
5
6

## G1
VERFOLGUNG DER RISSENTWICKLUNG MIT G1-RISS-MESSLEHRE
STANDORT: |  | 88 champs Elysées
TABELLE DER MESSWERTE VON G1-RISS-MESSLEHRE
DATEN
T in °C
RISS-MESSLEHRE N° | 1
2
3
4
5
6
7
8
9
10
TABELLE DER BERECHNETEN WERTE AUFGRUND DER ERSTEN T°C-MESSUNG
RISS-MESSLEHRE N° | 1
2
3
4
5
6
7
8
9
10
TABELLE DER BERECHNETEN ∆X IN ABHÄNGIGKEIT VON DER TEMPERATUR
RISS-MESSLEHRE N° | 1
2
3
4
5
6
7
8
9
10
Valeurs pour calcul de la dilatation - Ne pas modifier
| Différence entre la T° de référence et la T° initiale |  | -20
| Dilation de la jauge à la T° initiale |  | -0.1848 | mm
| Distance entre les 2 trous de fixations à la température initiale |  | 131.8152 | mm

## G1 (Beispiel)
VERFOLGUNG DER RISSENTWICKLUNG MIT G1-RISS-MESSLEHRE
STANDORT: |  |  |  | 88 champs Elysées
TABELLE DER MESSWERTE VON G1-RISS-MESSLEHRE
DATEN |  | 2021-07-14 | 2021-08-25 | 2021-09-27 | 2021-11-15 | 2021-12-16 | 2022-01-17 | 2022-02-25 | 2022-03-19 | 2022-04-20
T in °C |  | 28 | 30 | 21 | 12 | 9 | 8 | 10 | 15 | 19
RISS-MESSLEHRE N° | 1 | 10.8 | 11.2 | 17.9 | 14 | 14.7 | 16 | 17 | 16.5 | 16.2
| 2 | 10.1 | 10.5 | 11.5 | 10 | 11.3 | 13.4 | 14.9 | 16.6 | 17.5
| 3 | 12 | 15 | 14 | 13 | 14.8 | 16.7 | 18.8 | 18.9 | 18
4
5
6
7
8
9
10
TABELLE DER BERECHNETEN WERTE AUFGRUND DER ERSTEN T°C-MESSUNG
RISS-MESSLEHRE N° | 1 | 10.8 | 11.22006 | 17.82651 | 13.8364 | 14.50479 | 15.7927 | 16.81217 | 16.3648 | 16.10659
| 2 | 10.1 | 10.51996 | 11.42965 | 9.840877 | 11.10931 | 13.19634 | 14.71481 | 16.46471 | 17.40577
| 3 | 12 | 15.02059 | 13.92842 | 12.83752 | 14.60466 | 16.49172 | 18.6099 | 18.76261 | 17.90545
4
5
6
7
8
9
10
TABELLE DER BERECHNETEN ∆X IN ABHÄNGIGKEIT VON DER TEMPERATUR
RISS-MESSLEHRE N° | 1 | 0 | 0.4200583488 | 7.026513 | 3.036397 | 3.704791 | 4.992696512 | 6.012167 | 5.564798 | 5.306587
| 2 | 0 | 0.4199603488 | 1.329649 | -0.2591227904 | 1.009313 | 3.096336512 | 4.614813 | 6.364707 | 7.305768
| 3 | 0 | 3.02059 | 1.928424 | 0.8375172096 | 2.604658 | 4.491716512 | 6.609899 | 6.762614 | 5.905453
4
5
6
7
8
9
10
Valeurs pour calcul de la dilatation - Ne pas modifier
| Différence entre la T° de référence et la T° initiale | [5 empty] | 8
| Dilation de la jauge à la T° initiale | [5 empty] | 0.07392 | mm
| Distance entre les 2 trous de fixations à la température initiale | [5 empty] | 132.07392 | mm

## Calcul dilatation (hidden)
Coeffcient de dilatation linéaire de la jauge G1 : | 7e-05 | mm/mm/C
Distance entre les 2 trous de fixations à 20°C | 132 | mm
T°C de référence | 20 | °C